## COVER (hidden)
| Puntos de Confirmación de Calidad | [6 empty] | A-CA-03
| Producto: POCKET-BACK COVER RH/LH |  |  |  |  | 80910/1 VN10A |  | Revisión:04
2013-02-20
Ubicaciones |  | No. | Ubicación | Característica | Descripción de la Inspección
a Inspeccionar
|  | 1 | Parte Externa | Pieza libre de: | Confirme manual y visualmente que la pieza este libre de hundimientos o
|  |  |  | Rebaba | marcas, asi como que este completa y que no presente golpes ni rayones.
|  |  |  | Punto de inyección | Verifique con la mano que la pieza no tenga ondulaciones o rechupes.
|  |  |  | Exceso de material | Visualmente revise que la pieza este libre de grasa, eliminar exceso de grasa
|  |  |  | Grasa | en caso de ser necesario.
|  |  |  | Hundimientos o marcas. | Confirmar visualmente que la pieza este libre de suciedad y no contenga
|  |  |  | Rayones. | rebaba o exceso de material en el contorno de la pieza, eliminarlos en caso
|  |  |  | Suciedad. | de ser necesario.
Rechupes.
|  | 2 | Parte Interna | Sin rebaba | Visualmente confirme que la pieza este libre de rebaba y sin exceso de mate-
|  |  |  | Pines completos | rial en el contorno de la pieza y en cada uno de los orificios. Elimine la reba
ba en caso de ser necesario.
Confirme que todos los pines se encuentren completos.
|  | 3 | Ambas Partes | Pieza Completa | Visualmente confirmar alrededor de la pieza, que la inyección se realizo en
forma correcta es decir que en ninguna zona presente material faltante,
revise particularmente las esquinas de la pieza, (confirme marcando las zo-
nas con lápiz de cera).
Control de Cambios
| Nº Rev. |  | Fecha | Solicitante | Naturaleza del Cambio |  | Aprobó | Autorizó
Pagina:
1
De:
1
Elaboró:
Ing. Lourdes Tristán Calidad
Revisó:
Ing. Oliveer Ruíz Oliva Producción
Autorizó:
CP Jose Luis Landeros Dirección.
2
2
1,3
2
1,3

## 78CP41 (hidden)
|  | Puntos de Confirmación de Calidad | [5 empty] | A-CA-03
|  |  |  | Producto: CARRETE 78CP41 |  |  |  | Revisión:04
2013-02-20
Ubicaciones |  |  | No. | Ubicación | Característica | Descripción de la Inspección
a Inspeccionar
|  |  | 1 | BRIDA | Rebaba | Confirme manual y visualmente que la pieza se encuentre libre de hundimientos o marcas, en la circunferencia, el
[5 empty] | Exceso de material | barreno central y el barreno de arrastre; asi como de exceso de material, en caso e presentar rebabad se debe retirar.
[5 empty] | Deformidad | Verifique que la pieza no presente deformidades asi como bordos en ninguno de sus puntos
[5 empty] | Bordos | De la misma manera asegurese de que la brida no presente fracturas, ni pandeo en la misma.
[5 empty] | Hundimientos o marcas | Verifique que no se marquen los rayos en la parte posterior asi como que no exista mucha rugosidad en la misma.
[5 empty] | Fractura | De manera visual confirme que la brida se encuentra libre de suciedad, grasa, pintura o algùn elemento ajeno a la
[5 empty] | Rugosa | misma; si la brida lo presenta se deben retirar; el material de la brida debe ser uniforme y no presentar metal.
[5 empty] | Pandeo | Asi mismo la brida no debe presentar faltante de material en ninguno de sus puntos, debe presentar el logo de CONDU-
[5 empty] | Suciedad | MEX lo mas legible posible y las letras que especifican la leyenda CONDUMEX deben de estar completas y legibles tam-
[5 empty] | Grasa | bién, del mismo modo las flechas deben estar pintadas de color amarillo.
[5 empty] | Letras completas | Confirme con vernier si las medidas de la brida, el barreno central y el barreno de arrastre son las adecuadas:
[5 empty] | Logo legible. | Barreno central | 8,3 ± 0,2 cm. | Espesor 4,0 + 1,2 cm
[5 empty] | Material contaminado | Barreno de arrastre | 5,1 ± 0,2 cm.
| CIRCUNFERENCIA |  |  |  | Dimensiones especificadas. | Brida | 100 ± 0,2 cm.
|  |  | 2 | Centro de | Sin Hundimientos | Se debe de verificar visualmente que el centro de cartòn no presente hundimientos o dobleses
|  |  |  | cartón | Sin Rayones | de la misma manera que no contenga rayones de ningun tipo asi como que este libre de cual-
[5 empty] | Sin Perforaciones | quier tipo de perforaciones o rasgaduras.
[5 empty] | Dimensiones especificadas. | Confirme que las dimensiones del centro de cartón son las especificadas:
Centro de cartón parafinado de 41 cm de largo por 35,5 cm de diámetro por 0.7 cm de espesor.
|  |  | 3 | Herrajes | Oxido | Confirme de manera visual que cada uno de los herrajes que contiene el carrete no presente
[5 empty] | Deformidad | oxido asi como deformidad (en el caso de la varilla).
[5 empty] | Dimensiones especificadas. | De la misma manera asegurese de que el carrete contenga los herrajes correspondientes:
El carrete debe presentar 4 tirantes de 47cm de largo cada uno por 0.63 cm de espesor
con 4 tuercas hexagonales sujetas con 4 rondanas curvas calibre 18 (casuela) y 4 tuercas de seguridad también sujetas
con 4 rondadanas urvas calibre 18 (casuela) en cada extremo, los cuales sugetaran las bridas al tambor.
|  |  | 4 | Carrete | Pieza completa | Verifique que no exista faltante de material en ninguno de los puntos del carrete, asi como que no presente ningún
[5 empty] | Sin deformidad | tipo de deformidad.
[5 empty] | Sin exceso de material | Confirme que el carrete no presente exceso de material como rebaba o salientes de herrajes (varilla).
[5 empty] | Dimensión de carrera | Verificar que cada uno de los carretes contenga una brida lisa y una brida banana.
Se debe verificar que la medida de la carrera la cual debe ser igual a: 41 ± 3 cm.
Control de Cambios
|  | Nº Rev. |  | Fecha | Solicitante | Naturaleza del Cambio | Aprobó | Autorizó
Pagina:
1
De:
1
Elaboró:
Ing. Lourdes Tristán Calidad
Revisó:
Ing. Oliveer Ruíz Oliva Producción
Autorizó:
CP Jose Luis Landeros Dirección.
1
2
4
3
CARRERA
HERRAJES
Barreno de arrastre
Barreno central
Letras
Logo

## 78ID30
|  | Puntos de Confirmación de Calidad | [5 empty] | A-CA-03
|  |  |  | Producto: CARRETE 78ID30 |  |  |  | Revisión:01
2015-08-24
Ubicaciones |  |  | No. | Ubicación | Característica | Descripción de la Inspección
a Inspeccionar
| CIRCUNFERENCIA |  | 1 | BRIDA | Rebaba | Confirme manual y visualmente que la pieza se encuentre libre de hundimientos o marcas,
[5 empty] | Exceso de material | en la circunferencia, el barreno central y el barreno de arrastre; asi como de exceso de ma-
[5 empty] | Pibotes | terial, en caso de presentar rebaba se debe retirar al igual que los pibotes.
[5 empty] | Deformidad | Verifique que la pieza no presente deformidades asi como bordos en ninguno de sus puntos
[5 empty] | Bordos | coloque la brida sobre el piso para asegurar que no existe deformidad.
[5 empty] | Hundimientos o marcas | De la misma manera asegurese de que la brida no presente fracturas en ninguno de sus pun-
[5 empty] | Fractura | tos.
[5 empty] | Grasa | De manera visual confirme que la brida se encuentra libre de suciedad, grasa, pintura o algùn
[5 empty] | Pintura | elemento ajeno a la misma; si la brida lo presenta se deben retirar.
| BARRENO CENTRAL |  |  |  | Suciedad
| HERRAJES |  |  |  | Dimensiones especificadas. | Confirme con vernier si las medidas de la brida, el barreno central y el barreno de arrastre son
[6 empty] | las adecuadas: | Barreno central | 8,3 ± 0,16 cm.
[7 empty] | Barreno de arrastre | 2,5 ± 0,16 cm.
| CARRERA | [5 empty] | Brida | 50,0 ± 0,16 cm.
|  |  | 2 | Centro de | Sin Hundimientos | Se debe de verificar visualmente que el centro de cartòn no presente hundimientos o dobleses
|  |  |  | cartón | Sin Rayones | de la misma manera que no contenga rayones de ningun tipo asi como que este libre de cual-
[5 empty] | Sin Perforaciones | quier tipo de perforaciones o rasgaduras.
[5 empty] | Dimensiones especificadas. | Confirme que las dimensiones del centro de cartón son las especificadas:
Centro de cartón parafinado de 30 cm de largo por 20.4 cm de diámetro por 0.45 cm de espesor.
|  |  | 3 | Herrajes | Oxido | Confirme de manera visual que cada uno de los herrajes que contiene el carrete no presente
[5 empty] | Deformidad | oxido asi como deformidad (en el caso de la varilla).
[5 empty] | Dimensiones especificadas. | De la misma manera asegurese de que el carrete contenga los herrajes correspondientes:
El carrete debe presentar 4 tirantes de 32cm de largo cada uno por 0.63 cm de espesor
con 4 tuercas hexagonales sujetas con 4 rondanas planas y 4 tuercas de seguridad también sujetas 4 ronda-
danas planas en cada extremo, los cuales sugetaran las bridas al tambor.
|  |  | 4 | Carrete | Pieza completa | Verifique que no exista faltante de material en ninguno de los puntos del carrete, asi como
[5 empty] | Sin deformidad | que no presente ningún tipo de deformidad.
[5 empty] | Sin exceso de material | Confirme que el carrete no presente exceso de material como rebaba o salientes de herrajes
[5 empty] | Dimensión de carrera | (varilla)
Se debe verificar que la medida de la carrera la cual debe ser igual a: 30 cm
Control de Cambios
|  | Nº Rev. |  | Fecha | Solicitante | Naturaleza del Cambio | Aprobó | Autorizó
1
2
4
3
Pagina:
1
De:
1
Elaboró:
Jefe de Planta
Autorizó:
Lic. Rosa Esther Arellano
Dirección SGC
BARRENO DE ARRASTRE

## 78ID30C
|  | Puntos de Confirmación de Calidad | [5 empty] | A-CA-03
|  |  |  | Producto: CARRETE 78ID30C |  |  |  | Revisión:01
2015-08-24
Ubicaciones |  |  | No. | Ubicación | Característica | Descripción de la Inspección
a Inspeccionar
| CIRCUNFERENCIA |  | 1 | BRIDA | Rebaba | Confirme manual y visualmente que la pieza se encuentre libre de hundimientos o marcas,
[5 empty] | Exceso de material | en la circunferencia, el barreno central y el barreno de arrastre; asi como de exceso de ma-
[5 empty] | Pibotes | terial, en caso de presentar rebaba se debe retirar al igual que los pibotes.
[5 empty] | Deformidad | Verifique que la pieza no presente deformidades asi como bordos en ninguno de sus puntos
[5 empty] | Bordos | coloque la brida sobre el piso para asegurar que no existe deformidad.
[5 empty] | Hundimientos o marcas | De la misma manera asegurese de que la brida no presente fracturas en ninguno de sus pun-
[5 empty] | Fractura | tos.
| BARRENO |  |  |  | Grasa | De manera visual confirme que la brida se encuentra libre de suciedad, grasa, pintura o algùn
| ARRASTRE |  |  |  | Pintura | elemento ajeno a la misma; si la brida lo presenta se deben retirar.
| BARRENO CENTRAL |  |  |  | Suciedad
| HERRAJES |  |  |  | Dimensiones especificadas. | Confirme con vernier si las medidas de la brida, el barreno central y el barreno de arrastre son
[6 empty] | las adecuadas: | Barreno central | 4,5 ± 0,16 cm.
[7 empty] | Barreno de arrastre | 2,5 ± 0,16 cm.
| CARRERA | [5 empty] | Brida | 50,0 ± 0,16 cm.
|  |  | 2 | Centro de | Sin Hundimientos | Se debe de verificar visualmente que el centro de cartòn no presente hundimientos o dobleses
|  |  |  | cartón | Sin Rayones | de la misma manera que no contenga rayones de ningun tipo asi como que este libre de cual-
[5 empty] | Sin Perforaciones | quier tipo de perforaciones o rasgaduras.
[5 empty] | Dimensiones especificadas. | Confirme que las dimensiones del centro de cartón son las especificadas:
Centro de cartón parafinado de 30 cm de largo por 20.4 cm de diámetro por 0.45 cm de espesor.
|  |  | 3 | Herrajes | Oxido | Confirme de manera visual que cada uno de los herrajes que contiene el carrete no presente
[5 empty] | Deformidad | oxido asi como deformidad (en el caso de la varilla).
[5 empty] | Dimensiones especificadas. | De la misma manera asegurese de que el carrete contenga los herrajes correspondientes:
El carrete debe presentar 4 tirantes de 32cm de largo cada uno por 0.63 cm de espesor
con 4 tuercas hexagonales sujetas con 4 rondanas planas y 4 tuercas de seguridad también sujetas 4 ronda-
danas planas en cada extremo, los cuales sugetaran las bridas al tambor.
|  |  | 4 | Carrete | Pieza completa | Verifique que no exista faltante de material en ninguno de los puntos del carrete, asi como
[5 empty] | Sin deformidad | que no presente ningún tipo de deformidad.
[5 empty] | Sin exceso de material | Confirme que el carrete no presente exceso de material como rebaba o salientes de herrajes
[5 empty] | Dimensión de carrera | (varilla)
Se debe verificar que la medida de la carrera la cual debe ser igual a: 30 cm
Control de Cambios
|  | Nº Rev. |  | Fecha | Solicitante | Naturaleza del Cambio | Aprobó | Autorizó
2
4
2
1
3
Pagina:
1
De:
1
Elaboró:
Jefe de Planta
Autorizó:
Lic. Rosa Esther Arellano
Dirección SGC

## 78ID46
|  | Puntos de Confirmación de Calidad | [5 empty] | A-CA-03
|  |  |  | Producto: CARRETE 78ID46 |  |  |  | Revisión:01
2015-08-24
Ubicaciones |  |  | No. | Ubicación | Característica | Descripción de la Inspección
a Inspeccionar
| CIRCUNFERENCIA |  | 1 | BRIDA | Rebaba | Confirme manual y visualmente que la pieza se encuentre libre de hundimientos o marcas,
[5 empty] | Exceso de material | en la circunferencia, el barreno central y el barreno de arrastre; asi como de exceso de ma-
[5 empty] | Pibotes | terial, en caso de presentar rebaba se debe retirar al igual que los pibotes.
[5 empty] | Deformidad | Verifique que la pieza no presente deformidades asi como bordos en ninguno de sus puntos
[5 empty] | Bordos | coloque la brida sobre el piso para asegurar que no existe deformidad.
[5 empty] | Hundimientos o marcas | De la misma manera asegurese de que la brida no presente fracturas en ninguno de sus pun-
[5 empty] | Fractura | tos.
| BARRENO |  |  |  | Grasa | De manera visual confirme que la brida se encuentra libre de suciedad, grasa, pintura o algùn
| ARRASTRE |  |  |  | Pintura | elemento ajeno a la misma; si la brida lo presenta se deben retirar.
| BARRENO CENTRAL |  |  |  | Suciedad
| HERRAJES |  |  |  | Dimensiones especificadas. | Confirme con vernier si las medidas de la brida, el barreno central y el barreno de arrastre son
[6 empty] | las adecuadas: | Barreno central | 8,3 ± 0,16 cm.
[7 empty] | Barreno de arrastre | 2,5 ± 0,16 cm.
[7 empty] | Brida | 50,0 ± 0,16 cm.
|  |  | 2 | Centro de | Sin Hundimientos | Se debe de verificar visualmente que el centro de cartòn no presente hundimientos o dobleses
|  |  |  | cartón | Sin Rayones | de la misma manera que no contenga rayones de ningun tipo asi como que este libre de cual-
[5 empty] | Sin Perforaciones | quier tipo de perforaciones o rasgaduras.
[5 empty] | Dimensiones especificadas. | Confirme que las dimensiones del centro de cartón son las especificadas:
Centro de cartón parafinado de 46 cm de largo por 20.4 cm de diámetro por 0.45 cm de espesor.
|  |  | 3 | Herrajes | Oxido | Confirme de manera visual que cada uno de los herrajes que contiene el carrete no presente
[5 empty] | Deformidad | oxido asi como deformidad (en el caso de la varilla).
[5 empty] | Dimensiones especificadas. | De la misma manera asegurese de que el carrete contenga los herrajes correspondientes:
El carrete debe presentar 4 tirantes de 47cm de largo cada uno por 0.63 cm de espesor
con 4 tuercas hexagonales sujetas con 4 rondanas planas y 4 tuercas de seguridad también sujetas 4 ronda-
danas planas en cada extremo, los cuales sugetaran las bridas al tambor.
|  |  | 4 | Carrete | Pieza completa | Verifique que no exista faltante de material en ninguno de los puntos del carrete, asi como
[5 empty] | Sin deformidad | que no presente ningún tipo de deformidad.
[5 empty] | Sin exceso de material | Confirme que el carrete no presente exceso de material como rebaba o salientes de herrajes
[5 empty] | Dimensión de carrera | (varilla)
Se debe verificar que la medida de la carrera la cual debe ser igual a: 46 cm
Control de Cambios
|  | Nº Rev. |  | Fecha | Solicitante | Naturaleza del Cambio | Aprobó | Autorizó
1
3
4
2
CARRERA
Pagina:
1
De:
1
Elaboró:
Jefe de Planta
Autorizó:
Lic. Rosa Esther Arellano
Dirección SGC

## 78ID46C
|  | Puntos de Confirmación de Calidad | [5 empty] | A-CA-03
|  |  |  | Producto: CARRETE 78ID46C |  |  |  | Revisión:01
2015-08-24
Ubicaciones |  |  | No. | Ubicación | Característica | Descripción de la Inspección
a Inspeccionar
| CIRCUNFERENCIA |  | 1 | BRIDA | Rebaba | Confirme manual y visualmente que la pieza se encuentre libre de hundimientos o marcas,
[5 empty] | Exceso de material | en la circunferencia, el barreno central y el barreno de arrastre; asi como de exceso de ma-
[5 empty] | Pibotes | terial, en caso de presentar rebaba se debe retirar al igual que los pibotes.
[5 empty] | Deformidad | Verifique que la pieza no presente deformidades asi como bordos en ninguno de sus puntos
[5 empty] | Bordos | coloque la brida sobre el piso para asegurar que no existe deformidad.
[5 empty] | Hundimientos o marcas | De la misma manera asegurese de que la brida no presente fracturas en ninguno de sus pun-
[5 empty] | Fractura | tos.
| BARRENO |  |  |  | Grasa | De manera visual confirme que la brida se encuentra libre de suciedad, grasa, pintura o algùn
| ARRASTRE |  |  |  | Pintura | elemento ajeno a la misma; si la brida lo presenta se deben retirar.
| BARRENO CENTRAL |  |  |  | Suciedad
| HERRAJES |  |  |  | Dimensiones especificadas. | Confirme con vernier si las medidas de la brida, el barreno central y el barreno de arrastre son
[6 empty] | las adecuadas: | Barreno central | 4,5 ± 0,16 cm.
[7 empty] | Barreno de arrastre | 2,5 ± 0,16 cm.
[7 empty] | Brida | 50,0 ± 0,16 cm.
|  |  | 2 | Centro de | Sin Hundimientos | Se debe de verificar visualmente que el centro de cartòn no presente hundimientos o dobleses
|  |  |  | cartón | Sin Rayones | de la misma manera que no contenga rayones de ningun tipo asi como que este libre de cual-
[5 empty] | Sin Perforaciones | quier tipo de perforaciones o rasgaduras.
[5 empty] | Dimensiones especificadas. | Confirme que las dimensiones del centro de cartón son las especificadas:
Centro de cartón parafinado de 46 cm de largo por 20.4 cm de diámetro por 0.45 cm de espesor.
|  |  | 3 | Herrajes | Oxido | Confirme de manera visual que cada uno de los herrajes que contiene el carrete no presente
[5 empty] | Deformidad | oxido asi como deformidad (en el caso de la varilla).
[5 empty] | Dimensiones especificadas. | De la misma manera asegurese de que el carrete contenga los herrajes correspondientes:
El carrete debe presentar 4 tirantes de 47cm de largo cada uno por 0.63 cm de espesor
con 4 tuercas hexagonales sujetas con 4 rondanas planas y 4 tuercas de seguridad también sujetas 4 ronda-
danas planas en cada extremo, los cuales sugetaran las bridas al tambor.
|  |  | 4 | Carrete | Pieza completa | Verifique que no exista faltante de material en ninguno de los puntos del carrete, asi como
[5 empty] | Sin deformidad | que no presente ningún tipo de deformidad.
[5 empty] | Sin exceso de material | Confirme que el carrete no presente exceso de material como rebaba o salientes de herrajes
[5 empty] | Dimensión de carrera | (varilla)
Se debe verificar que la medida de la carrera la cual debe ser igual a: 46 cm
Control de Cambios
|  | Nº Rev. |  | Fecha | Solicitante | Naturaleza del Cambio | Aprobó | Autorizó
1
3
4
2
CARRERA
Pagina:
1
De:
1
Elaboró:
Jefe de Planta
Autorizó:
Lic. Rosa Esther Arellano
Dirección SGC

## 78ID31
|  | Puntos de Confirmación de Calidad | [5 empty] | A-CA-03
|  |  |  | Producto: CARRETE 78ID31 |  |  |  | Revisión:01
2015-08-24
Ubicaciones |  |  | No. | Ubicación | Característica | Descripción de la Inspección
a Inspeccionar
|  |  | 1 | BRIDA | Rebaba | Confirme manual y visualmente que la pieza se encuentre libre de hundimientos o marcas,
| CIRCUNFERENCIA |  |  |  | Exceso de material | en la circunferencia, el barreno central y el barreno de arrastre; asi como de exceso de ma-
[5 empty] | Pibotes | terial, en caso de presentar rebaba se debe retirar al igual que los pibotes.
[5 empty] | Deformidad | Verifique que la pieza no presente deformidades asi como bordos en ninguno de sus puntos
[5 empty] | Bordos | coloque la brida sobre el piso para asegurar que no existe deformidad.
[5 empty] | Hundimientos o marcas | De la misma manera asegurese de que la brida no presente fracturas en ninguno de sus pun-
[5 empty] | Fractura | tos.
[5 empty] | Grasa | De manera visual confirme que la brida se encuentra libre de suciedad, grasa, pintura o algùn
[5 empty] | Pintura | elemento ajeno a la misma; si la brida lo presenta se deben retirar.
Suciedad
[5 empty] | Dimensiones especificadas. | Confirme con vernier si las medidas de la brida, el barreno central y el barreno de arrastre son
[6 empty] | las adecuadas: | Barreno central | 8,3 ± 0,16 cm.
| HERRAJES BARRENO CENTRAL | [5 empty] | Barreno de arrastre | 5 ± 0,16 cm.
| BARRENO DE ARRASTRE | [5 empty] | Brida | 61,0 ± 0,16 cm.
|  |  | 2 | Centro de | Sin Hundimientos | Se debe de verificar visualmente que el centro de cartòn no presente hundimientos o dobleses
|  |  |  | cartón | Sin Rayones | de la misma manera que no contenga rayones de ningun tipo asi como que este libre de cual-
[5 empty] | Sin Perforaciones | quier tipo de perforaciones o rasgaduras.
[5 empty] | Dimensiones especificadas. | Confirme que las dimensiones del centro de cartón son las especificadas:
Centro de cartón parafinado de 31 cm de largo por 35,5 cm de diámetro por 0.7 cm de espesor.
|  |  | 3 | Herrajes | Oxido | Confirme de manera visual que cada uno de los herrajes que contiene el carrete no presente
[5 empty] | Deformidad | oxido asi como deformidad (en el caso de la varilla).
[5 empty] | Dimensiones especificadas. | De la misma manera asegurese de que el carrete contenga los herrajes correspondientes:
El carrete debe presentar 4 tirantes de 32cm de largo cada uno por 0.63 cm de espesor
con 4 tuercas hexagonales sujetas con 4 rondanas planas y 4 tuercas de seguridad también sujetas 4 ronda-
danas planas en cada extremo, los cuales sugetaran las bridas al tambor.
|  |  | 4 | Carrete | Pieza completa | Verifique que no exista faltante de material en ninguno de los puntos del carrete, asi como
[5 empty] | Sin deformidad | que no presente ningún tipo de deformidad.
[5 empty] | Sin exceso de material | Confirme que el carrete no presente exceso de material como rebaba o salientes de herrajes
[5 empty] | Dimensión de carrera | (varilla)
Se debe verificar que la medida de la carrera la cual debe ser igual a: 31 cm
Control de Cambios
|  | Nº Rev. |  | Fecha | Solicitante | Naturaleza del Cambio | Aprobó | Autorizó
3
CARRERA
4
2
1
Pagina:
1
De:
1
Elaboró:
Jefe de Planta
Autorizó:
Lic. Rosa Esather Arellano
Dirección SGC

## 78ID41
|  | Puntos de Confirmación de Calidad | [5 empty] | A-CA-03
|  |  |  | Producto: CARRETE 78ID41 |  |  |  | Revisión:01
2015-08-24
Ubicaciones |  |  | No. | Ubicación | Característica | Descripción de la Inspección
a Inspeccionar
|  |  | 1 | BRIDA | Rebaba | Confirme manual y visualmente que la pieza se encuentre libre de hundimientos o marcas,
| CIRCUNFERENCIA |  |  |  | Exceso de material | en la circunferencia, el barreno central y el barreno de arrastre; asi como de exceso de ma-
[5 empty] | Pibotes | terial, en caso de presentar rebaba se debe retirar al igual que los pibotes.
[5 empty] | Deformidad | Verifique que la pieza no presente deformidades asi como bordos en ninguno de sus puntos
[5 empty] | Bordos | coloque la brida sobre el piso para asegurar que no existe deformidad.
[5 empty] | Hundimientos o marcas | De la misma manera asegurese de que la brida no presente fracturas en ninguno de sus pun-
[5 empty] | Fractura | tos.
[5 empty] | Grasa | De manera visual confirme que la brida se encuentra libre de suciedad, grasa, pintura o algùn
[5 empty] | Pintura | elemento ajeno a la misma; si la brida lo presenta se deben retirar.
Suciedad
[5 empty] | Dimensiones especificadas. | Confirme con vernier si las medidas de la brida, el barreno central y el barreno de arrastre son
[6 empty] | las adecuadas: | Barreno central | 8,3 ± 0,16 cm.
| HERRAJES BARRENO CENTRAL | [5 empty] | Barreno de arrastre | 5 ± 0,16 cm.
| BARRENO DE ARRASTRE | [5 empty] | Brida | 61,0 ± 0,16 cm.
|  |  | 2 | Centro de | Sin Hundimientos | Se debe de verificar visualmente que el centro de cartòn no presente hundimientos o dobleses
|  |  |  | cartón | Sin Rayones | de la misma manera que no contenga rayones de ningun tipo asi como que este libre de cual-
[5 empty] | Sin Perforaciones | quier tipo de perforaciones o rasgaduras.
[5 empty] | Dimensiones especificadas. | Confirme que las dimensiones del centro de cartón son las especificadas:
Centro de cartón parafinado de 41 cm de largo por 35,5 cm de diámetro por 0.45 cm de espesor.
|  |  | 3 | Herrajes | Oxido | Confirme de manera visual que cada uno de los herrajes que contiene el carrete no presente
[5 empty] | Deformidad | oxido asi como deformidad (en el caso de la varilla).
[5 empty] | Dimensiones especificadas. | De la misma manera asegurese de que el carrete contenga los herrajes correspondientes:
El carrete debe presentar 6 tirantes de 47cm de largo cada uno por 0.63 cm de espesor
con 6 tuercas de seguridad marca GRIPCO hexagonales sujetas con 6 rondanas planas en cada una de
los extremos, los cuales sugetaran las bridas al tambor.
|  |  | 4 | Carrete | Pieza completa | Verifique que no exista faltante de material en ninguno de los puntos del carrete, asi como
[5 empty] | Sin deformidad | que no presente ningún tipo de deformidad.
[5 empty] | Sin exceso de material | Confirme que el carrete no presente exceso de material como rebaba o salientes de herrajes
[5 empty] | Dimensión de carrera | (varilla)
Se debe verificar que la medida de la carrera la cual debe ser igual a: 41 cm
NOTA IMPORTANTE: CUANDO NO EXISTA EN EL MERCADO TUERCA DE SEGURIDAD GRIPCO SE PODRA UTILIZAR TUERCA HEXAGONAL DE NYLON PARA EVITAR QUE EL CARRETE QUEDE FLOJO.
Control de Cambios
|  | Nº Rev. |  | Fecha | Solicitante | Naturaleza del Cambio | Aprobó | Autorizó
3
1
CARRERA
2
4
Pagina:
1
De:
1
Elaboró:
Jefe de Planta
Autorizó:
Lic. Rosa Esther Arellano
Dirección SGC

## 78ID51
|  | Puntos de Confirmación de Calidad | [5 empty] | A-CA-03
|  |  |  | Producto: CARRETE 78ID51 |  |  |  | Revisión:01
2015-08-24
Ubicaciones |  |  | No. | Ubicación | Característica | Descripción de la Inspección
a Inspeccionar
|  |  | 1 | BRIDA | Rebaba | Confirme manual y visualmente que la pieza se encuentre libre de hundimientos o marcas,
| CIRCUNFERENCIA |  |  |  | Exceso de material | en la circunferencia, el barreno central y el barreno de arrastre; asi como de exceso de ma-
[5 empty] | Pibotes | terial, en caso de presentar rebaba se debe retirar al igual que los pibotes.
[5 empty] | Deformidad | Verifique que la pieza no presente deformidades asi como bordos en ninguno de sus puntos
[5 empty] | Bordos | coloque la brida sobre el piso para asegurar que no existe deformidad.
[5 empty] | Hundimientos o marcas | De la misma manera asegurese de que la brida no presente fracturas en ninguno de sus pun-
[5 empty] | Fractura | tos.
[5 empty] | Grasa | De manera visual confirme que la brida se encuentra libre de suciedad, grasa, pintura o algùn
[5 empty] | Pintura | elemento ajeno a la misma; si la brida lo presenta se deben retirar.
Suciedad
[5 empty] | Dimensiones especificadas. | Confirme con vernier si las medidas de la brida, el barreno central y el barreno de arrastre son
[6 empty] | las adecuadas: | Barreno central | 8,3 ± 0,16 cm.
| HERRAJES BARRENO CENTRAL | [5 empty] | Barreno de arrastre | 5 ± 0,16 cm.
| BARRENO DE ARRASTRE | [5 empty] | Brida | 61,0 ± 0,16 cm.
|  |  | 2 | Centro de | Sin Hundimientos | Se debe de verificar visualmente que el centro de cartòn no presente hundimientos o dobleses
|  |  |  | cartón | Sin Rayones | de la misma manera que no contenga rayones de ningun tipo asi como que este libre de cual-
[5 empty] | Sin Perforaciones | quier tipo de perforaciones o rasgaduras.
[5 empty] | Dimensiones especificadas. | Confirme que las dimensiones del centro de cartón son las especificadas:
Centro de cartón parafinado de 51 cm de largo por 35,5 cm de diámetro por 0.45 cm de espesor.
|  |  | 3 | Herrajes | Oxido | Confirme de manera visual que cada uno de los herrajes que contiene el carrete no presente
[5 empty] | Deformidad | oxido asi como deformidad (en el caso de la varilla).
[5 empty] | Dimensiones especificadas. | De la misma manera asegurese de que el carrete contenga los herrajes correspondientes:
El carrete debe presentar 6 tirantes de 57cm de largo cada uno por 0.63 cm de espesor
con 6 tuercas hexagonales sujetas con 6 rondanas planas y 6 tuercas de seguridad también sujetas 6 ronda-
danas planas en cada extremo, los cuales sugetaran las bridas al tambor.
|  |  | 4 | Carrete | Pieza completa | Verifique que no exista faltante de material en ninguno de los puntos del carrete, asi como
[5 empty] | Sin deformidad | que no presente ningún tipo de deformidad.
[5 empty] | Sin exceso de material | Confirme que el carrete no presente exceso de material como rebaba o salientes de herrajes
[5 empty] | Dimensión de carrera | (varilla)
Se debe verificar que la medida de la carrera la cual debe ser igual a: 51 cm
Control de Cambios
|  | Nº Rev. |  | Fecha | Solicitante | Naturaleza del Cambio | Aprobó | Autorizó
3
1
CARRERA
2
4
Pagina:
1
De:
1
Elaboró:
Jefe de Planta
Autorizó:
Lic. Rosa Esther Arellano
Dirección SGC

## COLUMBUS
|  | Puntos de Confirmación de Calidad | [7 empty] | A-CA-03
|  |  |  | Producto: CARRETE COLUMBUS | [5 empty] | Revisión:01
2015-08-24
Ubicaciones |  |  | No. | Ubicación | Característica | Descripción de la Inspección
a Inspeccionar
|  |  | 1 | Brida | Rebaba | Confirme manual y visualmente que la pieza se encuentre libre de hundimientos o marcas, en la circunferencia
| CARRERA |  |  |  | Exceso de material | el barreno central y el barreno de arrastre; asi como de exceso de material, en caso de presentar rebaba se
[5 empty] | Pibotes | debe retirar al igual que los pibotes.
[5 empty] | Deformidad | Verifique que la pieza no presente deformidades asi como bordos o rechupes en ninguno de sus puntos.
[5 empty] | Bordos | De la misma manera asegurese de que la brida no presente fracturas ni faltante de material en ninguno de sus
[5 empty] | Hundimientos o marcas | puntos.
[5 empty] | Fractura | De manera visual confirme que la brida se encuentra libre de suciedad, grasa, pintura o algùn elemento ajeno
[5 empty] | Grasa | a la misma; si la brida lo presenta se deben retirar.
|  |  |  | < | Suciedad | Confirme con vernier si las medidas de la brida, el barreno central y el barreno de arrastre son
[5 empty] | Faltante de material. | las adecuadas:
[5 empty] | Dimensiones especificadas. |  | Barreno central |  | entre 3,823 y 3,95 cm
[7 empty] | Brida |  | entre 64,5 y 65,5 cm
|  |  | 2 |  | Superficie lisa | Se debe verificar manual y visualmente que la superficie del tambor este completamente lisa y sin faltante de
|  |  |  | Tambor | Faltante de material | material; asi como que debe de estar completamente pegado y no presentar hundimientos u oyos en ninguno
[5 empty] | Exceso de pegamento | de los puntos.
[5 empty] | Faltante de pegamento | De la misma manera no debe existir exceso de pegamento en ningun punto del tambor.
[5 empty] | Suciedad | se debe confirmar que la pieza este libre de cualquier elemento extraño o ajeno a la misma asi como de cual-
[5 empty] | Deformidad | quier tipo de suciedad.
[5 empty] | Dimensión de carrera | Se debe verificar que la medida de la carrera se encuentre entre las siguientes dimensiones:
[7 empty] | Carrera | entre 14,785 y 16,634 cm
Control de Cambios
|  | Nº Rev. |  | Fecha | Solicitante | Naturaleza del Cambio |  | Aprobó |  | Autorizó
1
2
Barreno central
Circunferencia
Pagina:
1
De:
1
Elaboró:
Jefe de Planta
Autorizó:
Lic. Rosa Esther Arellano Dirección SGC

## STUBEND (hidden)
| Puntos de Confirmación de Calidad | [5 empty] | A-CA-03
|  |  | Producto: STUB-END |  |  |  | Revisión:04
2013-02-20
Ubicaciones |  | No. | Ubicación | Característica | Descripción de la Inspección
a Inspeccionar
|  | 1 | Brida | Rebaba | Verifique de manera visual que la pieza no contenga exceso de material ni rebaba en
|  |  |  | Exceso de material | ninguno de sus punos, de ser asi se debe de retirar de la pieza.
|  |  |  | Deformidad | Se debe verificar de manera visual y manualmente que la pieza no presente ondulacio-
|  |  |  | Bordos | nes o rechupes asi como fractura, grietas u oyos en la misma.
|  |  |  | Grietas u oyos | Confirme que la pieza este completa en cada uno de sus puntos y no presente faltante
|  |  |  | Fractura | de material.
|  |  |  | Grasa | No debe presentarse ningun tipo de suciedad en ninguno de los puntos de la pieza ni
|  |  |  | Suciedad | ningun elemento ajeno a la misma, de ser asi se debera retirar por completo .
|  |  |  | Faltante de material. | Confirme de manera visual que la pieza no presenta rafagas de color en ninguno de
|  |  |  | Rafagas o puntos de color | sus puntos.
|  | 2 |  | Superficie lisa | Se debe verificar que no exista ningun tipo de deformidad en la pieza asi como tampo-
|  |  | Tubo | Faltante de material | co debe ocurrir que se presente faltante de material en ninguno de los puntos.
|  |  |  | Deformidad | La pieza no debe presentar grietas u oyos asi como bordos o rafagas de color.
Grietas u oyos
Bordos
Rafagas o puntos de color
Control de Cambios
| Nº Rev. |  | Fecha | Solicitante | Naturaleza del Cambio | Aprobó | Autorizó
Pagina:
1
De:
1
Elaboró:
Ing. Lourdes Tristán Calidad
Revisó:
Ing. Oliveer Ruíz Oliva Producción
Autorizó:
CP Jose Luis Landeros Dirección.
1
BRIDA
2
TUBO