## 37-100-41
Este producto corresponde al codigo 78CP41 del cliente.
ESPECIFICACIONES DEL PRODUCTO
Ancho (A): | 49 ± 0,2 cm. |  | Tambor (F): |  |  | 37 ± 0,2 cm.
Brida (B): | 100 ± 0,2 cm. |  | Barrenos pares periferie: |  |  | 1 cm.
Carrera (C): | 41 cm |  | Salida del cable (H) axl: |  |  | 3 x 15 cm.
Barreno central (E): | 8,3 ± 0,2 cm.
ESPECIFICACIONES DE LA BALONA
Maquina: | Extrusora
Peso: | 11 ± 0,5 kg. |  | Material: |  |  | Polietileno Reciclado
Grosor: | 4 ± 0,5 cm. |  | Color: |  |  | Negro
Diametro: | 100 ± 2 cm. |  | Estandar de producción: |  |  | 12 pzas/hr
CONDICIONES DE PROCESO
1.- | Tiempo de llenado |  | 5 minutos *
2.- | Temperatura del agua de enfriamiento |  | 16-20 C *
3.- | Tiempo de enfriamiento |  | 9 minutos
4.- | Temperaturas de las zonas de inyección |  | Z1 | Z2 | Z2 | Z3 | Z4
|  |  | 260-350°C* | 260-290* | 260-350°C* | 260-350°C* | 260-350°C*
5.- | Velocidad de extrusión |  | Máximo 1750 rpm *
6.- | Velocidad del alimentador |  | 200-400 rpm *
7.- | Tiempo de ciclo del proceso: |  | 5 minutos *
* Las condiciones son variables según el material usado
CONDICIONES DE OPERACIÓN
Para la extrusión de las bridas del carrete se debe procurar una uniformidad en los pesos y dimensiones, eliminar los excesos de materia prima y cuidar los aspectos de calidad mencionados. Las condiciones en las áreas de trabajo deben respetar la filosofía de 5's, verificar la calidad del producto de acuerdo a Puntos de confirmacion de calidad A-CA-03.
TRAZABILIDAD
El Producto se Identifica con una etiqueta con leyenda "Producto en Proceso". Al empaque del producto terminado se le pega la etiqueta de identificación Final del Lote.
MATERIA PRIMA E INSUMOS DEL CARRETE |  |  | PARÁMETROS DE CALIDAD
Material: |  | Cantidad (1 carrete) | La brida y el tambor deben estar libres de rebabas, grasa, pintura o cualquier suciedad
Polietileno |  | 23 kg | El barreno para la salida del cable debe ser tangente al tambor de la bobina
Esparrago de ¼" x 49 cm de largo |  | 4 pzas. | Las Bridas no deben presentar combaduras hacia los lados del carrete
Cazuela |  | 8 pzas. | La distancia del par de barrenos de perfiles es de 30 cm del centro
Cartón parafinado ó plástico (L=41 cm, Ø=) |  | 1 pza. | La flecha en la brida deberá ser amarilla bajo relieve de 5 mm de altura
Tuerca hexagonal de ¼" |  | 4 pzas. | El logo de CONDUMEX deberá estar bajo relieve de 13 X 10 cm (alto X ancho)
Tuerca hexagonal de ¼" con injerto de nylon |  | 4 pzas. | El carrete deberá llevar 4 tirantes con arandelas tipo cazuela
EMBALAJE Y PRESERVACIÓN DEL PRODUCTO
Las bridas se almacenan en pilas de 30 pzas. Y se protegen con película de plástico
Los carretes se transportan vía terrestre por lo cual son estibados de la manera que muestra la figura 1,1, al introducirlos a la caja del camion de carga se estiban uno sobre otro según las dimensiones de la caja. Nota: Para evitar que se fracturen lo carretes es necesario que la brida de la banana del carrete inferior quede sentada en el piso del camión.
Fig. 1,2
Los carretes se almacenan en el área de producto terminado antes de ser enviados al cliente, en el espacio determinado para el almacenaje de los carretes se considera estibarlos hasta formar maximo una pila de 5 carretes.
Fig. 1,1

## B20"
Este producto corresponde al codigo 78ID30 y 78ID46 del cliente.
ESPECIFICACIONES DEL PRODUCTO
ESPECIFICACIONES DIMENSIONALES
Peso de la brida |  | 1,5 kg. |  |  | Salida del cable int. (E) |  |  | 1,5 ± 0,16 cm.
Tambor (T) |  | 20,0 ± 0,16 cm. |  |  | Salida del cable ext. (F) |  |  | 2,5 ± 0,16 cm.
Brida (B) |  | 50,0 ± 0,16 cm. |  |  | Ancho (A) |  |  | 32,0 / 48,0 ± 0,16 cm.
Carrera (C) (ver nota) |  | 30,0/46,0 cm. |  |  | Barreno de arrastre (G) |  |  | 2,5 ± 0,16 cm.
Barreno central (D) |  | 4,5 ± 0,16 cm. |  |  | Distancia entre D y G |  |  | 2 cm.
Número de tirantes |  | 4 |  |  | Espesor de tambor |  |  | 0,7 cm.
NOTA: Para el carrete 78ID30 la carrera debe de ser de 30cm, para el 78ID46 de 46cm.
CARACTERISTICAS DEL PROCESO
1 | Máquina: |  | IMI
2 | Material: |  | Poliestireno de alto impacto
3 | Color (es): |  | Negro
4 | Otras Especificaciones del Material: |  | N/A
5 | Temperatura del agua de enfriamiento |  | 12ºC; ±5 º C
6 | Temperaturas de zonas de inyección |  | Z1 | Z2 | Z2 |  | Z3 | Z4
|  |  | 220; ±10º C | 260-290* | 200; ±10º C |  | 200; ±10º C | 180; ±10º C
7 | Final de Carrera Inyección |  | 8,5; ± 0,2cm
8 | Final de Carrera Segunda |  | 0,5; ± 0,2cm
9 | Finales de Carrera Expulsores |  | F1 |  |  | F2
10 |  |  | 4,53 ± 0cm |  |  | 23 ± 2cm
11 | Finales de Carrera del Grupo de Cierre |  | F1 |  |  | F2 |  | F3
12 |  |  | 43,5 ±2cm |  |  | 61 ± 2cm |  | 81 ± 2cm
13 | Presión del Grupo de Cierre |  | 350 Ton
14 | Estándar |  | 17 Pzas x Hr
15 | Tiempo de Ciclo |  | 211 Seg
16 | Tiempo de Enfriamiento |  | 208 ± 2 Seg
17 | Tiempo de Inyección |  | 3 ±1 Seg
18 | Tiempo de Apertura |  | 3 ±1 Seg
* Las condiciones del proceso son variables según el material usado.
CONDICIONES DE OPERACIÓN
Para la inyección de las bridas del carrete se debe procurar una uniformidad en los pesos y dimensiones, eliminar los excesos de materia prima y cuidar los aspectos de calidad mencionados A-CA-03. Las condiciones en las áreas de trabajo deben respetar la filosofía de 5's.
TRAZABILIDAD
El Producto se Identifica con una etiqueta con leyenda "Producto en Proceso". Al empaque del producto terminado se le pega la etiqueta de identificación Final del Lote.
PARÁMETROS DE CALIDAD
De acuerdo a los puntos de confirmacion de calidad A-CA-03:
La brida y el tambor deben estar libres de rebabas, grasa, pintura o cualquier suciedad.
Las Bridas no deben presentar combaduras hacia los lados del carrete
Material de la brida: poliestireno de alto impacto color negro
COMPONENETES DEL PRODUCTO
Nombre |  | Cantidad (1 carrete) | Nombre |  |  |  | Cantidad (1 carrete)
Poliestireno de alto impacto color negro |  | 1,5 kg. | Tuerca hexagonal de ¼" |  |  |  | 4
Cartón parafinado de 30 / 46 -20.4 -0.45 cm |  | 1 pzas. | Espárrago de ¼" x 46 cm de largo |  |  |  | 4
Tuerca hexagonal con injerto de nylon de ¼" |  | 4 pzas. | Rondana plana de ¼" |  |  |  | 8
EMBALAJE Y PRESERVACIÓN DEL PRODUCTO
Nota:
1.- Colocar los carretes sobre la tarima, evitando que sobresalgan las orillas de los carretes en la tarima.
2.- Se deben colocar los carretes en camas de 9 carretes y entrelazarlos entre si, se deben amarrar con rafia una vez terminado el pallet.
3.- Cuidar que los amarres del pallet no ejerzan fuerza sobre las bridas de los carretes, solo sobre el cartón y la bobina.
4.- Aplicar película plástica alrededor del embalaje, comenzando desde la base de la tarima, y terminando sobre la ultima cama de carretes.
5.- Pegar etiqueta de identificación del producto y pasar el pallet al área de PT.
PALLET

## B20"C
Este producto corresponde al codigo 78ID30C y 78ID46C del cliente.
ESPECIFICACIONES DEL PRODUCTO
ESPECIFICACIONES DIMENSIONALES
Peso de la brida |  | 1,5 kg. | Salida del cable int. (E) |  |  |  |  | 1,5 ± 0,16 cm.
Tambor (T) |  | 20,0 ± 0,16 cm. | Salida del cable ext. (F) |  |  |  |  | 2,5 ± 0,16 cm.
Brida (B) |  | 50,0 ± 0,16 cm. | Ancho (A) |  |  |  |  | 32,0 / 48,0 ± 0,16 cm.
Carrera (C) |  | 30,0/46 cm. | Barreno de arrastre (G) |  |  |  |  | 2,5 ± 0,16 cm.
Barreno central (D) |  | 4,5 ± 0,16 cm. | Distancia entre D y G |  |  |  |  | 3,9 cm.
Número de tirantes |  | 4 | Espesor de tambor |  |  |  |  | 0,7 cm.
NOTA: Para el carrete 78ID30C la carrera debe de ser de 30cm, para el 78ID46C de 46cm.
CARACTERISTICAS DEL PROCESO
1 | Máquina: |  | IMI
2 | Material: |  | Poliestireno de alto impacto
3 | Color (es): |  | Negro
4 | Otras Especificaciones del Material: |  | N/A
5 | Temperatura del agua de enfriamiento |  | 12ºC; ±5 º C
6 | Temperaturas de zonas de inyección |  | Z1 | Z2 | Z2 |  | Z3 | Z4
|  |  | 390; ±10º F | 260-290* | 390; ±10º F |  | 390; ±10º F | 385; ±10º F
7 | Final de Carrera Inyección |  | 8,5; ± 0,2cm
8 | Final de Carrera Segunda |  | 0,5; ± 0,2cm
9 | Finales de Carrera Expulsores |  | F1 |  |  | F2
10 |  |  | 4,53 ± 0cm |  |  | 23 ± 2cm
11 | Finales de Carrera del Grupo de Cierre |  | F1 |  |  | F2 |  | F3
12 |  |  | 43,5 ±2cm |  |  | 61 ± 2cm |  | 81 ± 2cm
13 | Presión del Grupo de Cierre |  | 350 Ton
14 | Estándar |  | 17 Pzas x Hr
15 | Tiempo de Ciclo |  | 211 Seg
16 | Tiempo de Enfriamiento |  | 17 ± 2 Seg
17 | Tiempo de Inyección |  | 3 ±1 Seg
18 | Tiempo de Apertura |  | 3 ±1 Seg
CONDICIONES DE OPERACIÓN
Para la inyección de las bridas del carrete se debe procurar una uniformidad en los pesos y dimensiones, eliminar los excesos de materia prima y cuidar los aspectos de calidad mencionados A-CA-03. Las condiciones en las áreas de trabajo deben respetar la filosofía de 5's.
TRAZABILIDAD
El Producto se Identifica con una etiqueta con leyenda "Producto en Proceso". Al empaque del producto terminado se le pega la etiqueta de identificación Final del Lote.
PARÁMETROS DE CALIDAD
De acuerdo a los puntos de confirmacion de calidad A-CA-03:
La brida y el tambor deben estar libres de rebabas, grasa, pintura o cualquier suciedad.
Las Bridas no deben presentar combaduras hacia los lados del carrete
Material de la brida: poliestireno de alto impacto color negro
COMPONENETES DEL PRODUCTO
Nombre |  | Cantidad (1 carrete) | Nombre |  |  |  | Cantidad (1 carrete)
Poliestireno de alto impacto color negro |  | 1,5 kg. | Tuerca hexagonal de ¼" |  |  |  | 4
Cartón parafinado de 30 / 46 -20.4 -0.45 cm |  | 1 pzas. | Espárrago de ¼" x 32 cm de largo |  |  |  | 4
Tuerca hexagonal con injerto de nylon de ¼" |  | 4 pzas. | Rondana plana de ¼" |  |  |  | 8
EMBALAJE Y PRESERVACIÓN DEL PRODUCTO
Nota:
1.- Colocar los carretes sobre la tarima, evitando que sobresalgan las orillas de los carretes en la tarima.
2.- Se deben colocar los carretes en camas de 9 carretes y entrelazarlos entre si, se deben amarrar con rafia una vez terminado el pallet.
3.- Cuidar que los amarres del pallet no ejerzan fuerza sobre las bridas de los carretes, solo sobre el cartón y la bobina.
4.- Aplicar película plástica alrededor del embalaje, comenzando desde la base de la tarima, y terminando sobre la ultima cama de carretes.
5.- Pegar etiqueta de identificación del producto y pasar el pallet al área de PT.

## B24
Este producto corresponde al codigo 78ID31-78ID41-78ID51 del cliente.
DESCRIPCIÓN DEL PRODUCTO
ESPECIFICACIONES DIMENSIONALES
Peso de la brida |  | 3 kg. | Salida del cable int. (E) |  |  |  |  | 1,5 ± 0,16 cm.
Tambor (T) |  | 37 ± 0,16 cm. | Salida del cable ext. (F) |  |  |  |  | 2,5 * 4 ± 0,16 cm.
Brida (B) |  | 61 ± 0,16 cm. | Ancho (A) |  |  |  |  | 47,0 ± 0,16 cm.
Carrera (C) (Ver nota) |  | 31/41/51 cm. | Barreno de arrastre (G) |  |  |  |  | 5 ± 0,16 cm.
Barreno central (D) |  | 8.3 ± 0,16 cm. | Distancia entre D y G |  |  |  |  | 6 cm.
Número de tirantes |  | 6 | Espesor de tambor |  |  |  |  | 1 cm.
NOTA: Para el carrete 78ID41 la carrera debe de ser de 41cm, para el 78ID51 de 51cm y para el 78ID31 de 31 cm.
CONDICIONES DE PROCESO
1 | Estándar | 36 POR HORA |  |  | 4 | Color |  | Negro
2 | Maquina | MIR 1050 TON |  |  | 5 | Tiempo de Ciclo |  | 100 seg.
3 | Material | Poliestireno de alto impacto |  |  | 6 | Temperatura del agua |  | 12ºC - 15ºC
7 | Temperaturas | BOQUILLA | ZONA A | ZONA A | ZONA B | ZONA C | ZONA D | ZONA E
|  | 190-220ºC | 180-200ºC | 200 ºc | 185-205ºC | 185-205ºC | 180-220ºC | 175-195ºC | 0 ºc
8 | Inyección |  |  |  |  | 9 | Control de presion
Face de velocidad. |  |  |  |  | Face de presión
1 | 230 | da | 172 mm |  | 1 | 115 bar | da | 172 mm
2 | 230 | da | 115 mm |  | 2 | 115 bar | da | 115 mm
3 | 230 | da | 110 mm |  | 3 | 110 bar | da | 110 mm
4 | 230 | da | 100 mm |  | 4 | 110 bar | da | 105 mm
5 | 230 | da | 95 mm |  | 5 | 110 bar | da | 100 mm
6 | 230 | da | 90 mm |  | 6 | 110 bar | da | 95 mm
7 | 110 | da | 50 mm |  | 7 | 95 bar | da | 50 mm
10 | Control de presión |  |  |  | 11 | Carga
Cota de termino de inyección. |  | 16 mm. |  |  | Cota paro de carga de material. |  |  | 172 mm
Presion porterior 1. |  | 96 bar |  |  | Tiempo max. De carga. |  |  | 545 seg
Tiempo presion post 1. |  | 3 seg |  |  | Tiempo retardo carga mat. |  |  | 2,0 seg
Presion posterior 2. |  | 55 bar |  |  | Velocidad giro husillo. |  |  | 126
Cota inicio punta micro control. |  | 0 mm |  |  | 12 | Tiempo
Selección micro control. |  | 0 |  |  | Tiepo de inyeción. |  |  | 7,5 seg
Presión de conmutación. |  | 0 bar |  |  | Tiempo ret. Retorno carro. |  |  | 0 seg
Cota minima del colchon. |  | 0 mm |  |  | Tiepo cierre de molde. |  |  | 85 seg
[5 empty] | Totalizador de ciclo. |  |  | 500 seg
13 | Cierre |  |  |  | 14 | Apertura
Carrera de apertura de molde. |  | 600 |  |  | Longitud de tramo a velocidad 1. |  |  | 151 mm
Longitud del tramo de velocidad 1. |  | 0 |  |  | Velocidad 1. |  |  | 99
Velocidad 1. |  | 120 mm |  |  | Velocidad 2. |  |  | 99
Velocidad 2. |  | 150 |  |  | Longitud de tramo a velocidad 3. |  |  | 300 mm
Longitud del tramo seguro molde. |  | 200 mm |  |  | Velocidad 3. |  |  | 99
Presion del tramo seguro molde. |  | 65 bar |  |  | vontrol de lubricación. |  |  | 400
Velocidad del tramo seguro molde. |  | 80 |  |  | Tiempo de reciclo. |  |  | 0,2 seg
Cota intervención alta presion. |  | 120 mm
15 | Extracción central.
Velocidad avance expulsor. |  | 120
Velocidad retroceso expulsor. |  | 120
Presion desplasamiento del expulsor. |  | 140 bar
Paro avance expulsor. |  | 262 mm
Paro retroceso expulsor. |  | 67 mm
Cota anticipacion de apertura. |  | 340 mm
Tiepo expulsor adelante. |  | 0,0 seg
Numero de golpes deseados. |  | 1
Seleccion ciclo 1. |  | 1
Seleccion ciclo 2. |  | 0
CONDICIONES DE OPERACIÓN
Para la inyección de las bridas del carrete se debe procurar una uniformidad en los pesos y dimensiones, eliminar los excesos de materia prima y cuidar los aspectos de calidad mencionados A-CA-03. Las condiciones en las áreas de trabajo deben respetar la filosofía de 5's asi como los parametros de operacion especificados en este manual de fichas técnicas A-PR-01
PARÁMETROS DE CALIDAD
De acuerdo a los puntos de confirmacion de calidad A-CA-03:
Las bridas y el tambor deben estar libres de rebabas, grasa, pintura o cualquier suciedad.
Las bridas no deben presentar combaduras hacia los lados del carrete ni bordos en ningún área.
Las bridas no deben presentar rechupes ni fracturas y deben estar completas.
COMPONENETES DEL PRODUCTO
Nombre |  | Cantidad (1 carrete) | Nombre |  |  |  | Cantidad (1 carrete)
Poliestireno de alto impacto color negro y/o equivalente |  | 4 kg. | Espárrago de ¼" x 48 cm de largo |  |  |  | 6 pzas.
Cartón parafinado |  | 1 pza. | Rondana plana de ¼" |  |  |  | 12 pzas.
Tuerca hexagonal de seguridad de ¼" |  | 12 pzas.
EMBALAJE Y PRESERVACIÓN DEL PRODUCTO
Nota:
1.- Colocar los carretes sobre la tarima, evitando que sobresalgan las orillas de los carretes en la tarima.
2.- Se deben colocar los carretes en camas de 4 carretes y entrelazarlos entre si, se deben amarrar con rafia una vez terminado el pallet.
3.- Cuidar que los amarres del pallet no ejerzan fuerza sobre las bridas de los carretes, solo sobre el cartón y la bobina.
4.- Aplicar película plástica alrededor del embalaje, comenzando desde la base de la tarima, y terminando sobre la ultima cama de carretes.
5.- Pegar etiqueta de identificación del producto y pasar el pallet al área de PT.

## Columbus
Este producto corresponde al codigo carrete columbus del cliente.
DESCRIPCIÓN DEL PRODUCTO
Propiedad | Unidad | Mínimo | Máximo
Diámetro interno del orificio para la flecha | mm | 38.23 | 39.5
Diámetro de la brida | mm | 608 | 610
Diámetro del tambor | mm | 354.5 | 355.5
Peso | Kg | 3970 | 4
CONDICIONES DE PROCESO
1 | Estándar | 30 PZAS POR HORA |  |  | 4 | Color |  | Negro
2 | Maquina | MIR 1050 TON |  |  | 5 | Tiempo de Ciclo |  | 125 seg.
3 | Material | Poliestireno de alto impacto |  |  | 6 | Temperatura del agua |  | 12ºC - 15ºC
7 | Temperaturas +/- 10º | BOQUILLA | ZONA A | ZONA A | ZONA B | ZONA C | ZONA D | ZONA E | ZONA F
|  | 195ºC | 200ºC | 200 ºc | 190ºC | 190ºC | 180 ºc | 170 ºc | 0 ºc
8 | Inyección |  |  |  |  | 9 | Control de presion
Face de velocidad. |  |  |  |  | Face de presión
1 | 249 | da | 320 mm |  | 1 | 85 bar | da | 313 mm
2 | 249 | da | 115 mm |  | 2 | 85 bar | da | 115 mm
3 | 249 | da | 110 mm |  | 3 | 85 bar | da | 110 mm
4 | 249 | da | 105 mm |  | 4 | 85 bar | da | 105 mm
5 | 249 | da | 130 mm |  | 5 | 85 bar | da | 100 mm
6 | 249 | da | 115 mm |  | 6 | 85 bar | da | 95 mm
7 | 15 | da | 88 mm |  | 7 | 50 bar | da | 50 mm
10 | Control de presión |  |  |  | 11 | Carga
Cota de termino de inyección. |  | 29 mm. |  |  | Cota paro de carga de material. |  |  | 320 mm
Presion porterior 1. |  | 95 bar |  |  | Tiempo max. De carga. |  |  | 545 seg
Tiempo presion post 1. |  | 1.2 seg |  |  | Tiempo retardo carga mat. |  |  | 1,0 seg
Presion posterior 2. |  | 50 bar |  |  | Velocidad giro husillo. |  |  | 126
Cota inicio punta micro control. |  | 0 mm |  |  | 12 | Tiempo
Selección micro control. |  | 0 |  |  | Tiepo de inyeción. |  |  | 17,2 seg
Presión de conmutación. |  | 0 bar |  |  | Tiempo ret. Retorno carro. |  |  | 0 seg
Cota minima del colchon. |  | 0 mm |  |  | Tiepo cierre de molde. |  |  | 95 seg
[5 empty] | Totalizador de ciclo. |  |  | 500 seg
13 | Cierre |  |  |  | 14 | Apertura
Carrera de apertura de molde. |  | 600mm |  |  | Longitud de tramo a velocidad 1. |  |  | 151 mm
Longitud del tramo de velocidad 1. |  | 0 |  |  | Velocidad 1. |  |  | 125
Velocidad 1. |  | 120 mm |  |  | Velocidad 2. |  |  | 200
Velocidad 2. |  | 100 |  |  | Longitud de tramo a velocidad 3. |  |  | 300 mm
Longitud del tramo seguro molde. |  | 200 mm |  |  | Velocidad 3. |  |  | 120
Presion del tramo seguro molde. |  | 65 bar |  |  | vontrol de lubricación. |  |  | 52
Velocidad del tramo seguro molde. |  | 80 |  |  | Tiempo de reciclo. |  |  | 0,2 seg
Cota intervención alta presion. |  | 120 mm
15 | Extracción central.
Velocidad avance expulsor. |  | 120
Velocidad retroceso expulsor. |  | 120
Presion desplasamiento del expulsor. |  | 100 bar
Paro avance expulsor. |  | 291 mm
Paro retroceso expulsor. |  | 67 mm
Cota anticipacion de apertura. |  | 340 mm
Tiepo expulsor adelante. |  | 0,0 seg
Numero de golpes deseados. |  | 1
Seleccion ciclo 1. |  | 1
Seleccion ciclo 2. |  | 0
* Las condiciones son variables según el material usado y maquina a utilizarse
OBJETIVO Y CAMPO DE APLICACIÓN
Esta especificación comtempla los requisitos y caracteristicas que debe cumplir el carrete de plástico columbus.
CARACTERÍSTICAS Y TOLERANCIAS
Es un carrete de plástico con material de poliestireno y cuyos requisitos se muestran a continuación y en el manual de puntos de confirmacion de calidad.
1. No se aceptaran carretes que presenten imperfecciones en las caras internas, bridas, bordes o una superficie no uniforme.
2. La superficie del tambor deberá ser comletamente lisa, en caso de surgir rebabas en el proceso de inyección se tendrá que rebabear hasta desaparecerlas completamente.
3. No debe de existir áreas con faltantes de material ( por un proceso de mal inyección) en la pieza.
4. El barreno central, perno de arrastre y otros barrenos del carrete deben ser perfectamente rebabeados.
EMBALAJE Y PRESERVACIÓN DEL PRODUCTO
1. Colocar los carretes en tarimas de madera procurando poner 2 calzas.
2. Colocar 9 camas de 4 carretes intercalados cada uno
3. Una vez entarimados los carretes amarrarlos con rafia.
4. Colocar pelicula plastica en cada procurando cubrir
perfectamente los carretes.
5. Pasar al área de almacen de producto terminado.

## LODERA
Este producto corresponde al codigo carrete columbus del cliente.
DESCRIPCIÓN DEL PRODUCTO
Propiedad | Unidad | Mínimo | Máximo
ALTO | mm
LARGO | mm
Diámetro del tambor | mm
Peso | Kg
CONDICIONES DE PROCESO
1 | Estándar | 18POR HORA |  |  | 4 | Color |  | Negro
2 | Maquina | MIR 1050 TON |  |  | 5 | Tiempo de Ciclo |  | 173seg.
3 | Material | Polietileno |  |  | 6 | Temperatura del agua |  | 12ºC - 15ºC
7 | Temperaturas +/- 10º | BOQUILLA | ZONA A | ZONA A | ZONA B | ZONA C | ZONA D | ZONA E | ZONA F
|  |  |  | 200 ºc |  |  | 170 ºc | 171 ºc | 0 ºc
8 | Inyección |  |  |  |  | 9 | Control de presion
Face de velocidad. |  |  |  |  | Face de presión
1 | 249 | da | 320 mm |  | 1 | 85 bar | da | 313 mm
2 |  | da |  |  | 2 |  | da
3 |  | da |  |  | 3 |  | da
4 |  | da |  |  | 4 |  | da
5 |  | da |  |  | 5 |  | da
6 |  | da |  |  | 6 |  | da
7 |  | da |  |  | 7 |  | da
10 | Control de presión |  |  |  | 11 | Carga
Cota de termino de inyección. |  | mm. |  |  | Cota paro de carga de material. |  |  | mm
Presion porterior 1. |  | bar |  |  | Tiempo max. De carga. |  |  | seg
Tiempo presion post 1. |  | seg |  |  | Tiempo retardo carga mat. |  |  | seg
Presion posterior 2. |  | bar |  |  | Velocidad giro husillo.
Cota inicio punta micro control. |  | mm |  |  | 12 | Tiempo
Selección micro control. |  |  |  |  | Tiepo de inyeción. |  |  | seg
Presión de conmutación. |  | bar |  |  | Tiempo ret. Retorno carro. |  |  | seg
Cota minima del colchon. |  | mm |  |  | Tiepo cierre de molde. |  |  | seg
[5 empty] | Totalizador de ciclo. |  |  | seg
13 | Cierre |  |  |  | 14 | Apertura
Carrera de apertura de molde. |  | mm |  |  | Longitud de tramo a velocidad 1. |  |  | mm
Longitud del tramo de velocidad 1. |  |  |  |  | Velocidad 1.
Velocidad 1. |  | mm |  |  | Velocidad 2.
Velocidad 2. |  |  |  |  | Longitud de tramo a velocidad 3. |  |  | mm
Longitud del tramo seguro molde. |  | mm |  |  | Velocidad 3.
Presion del tramo seguro molde. |  | bar |  |  | vontrol de lubricación.
Velocidad del tramo seguro molde. |  |  |  |  | Tiempo de reciclo. |  |  | seg
Cota intervención alta presion. |  | mm
15 | Extracción central.
Velocidad avance expulsor. |  | 120
Velocidad retroceso expulsor. |  | 120
Presion desplasamiento del expulsor. |  | 100 bar
Paro avance expulsor. |  | 291 mm
Paro retroceso expulsor. |  | 67 mm
Cota anticipacion de apertura. |  | 340 mm
Tiepo expulsor adelante. |  | 0,0 seg
Numero de golpes deseados. |  | 1
Seleccion ciclo 1. |  | 1
Seleccion ciclo 2. |  | 0
* Las condiciones son variables según el material usado y maquina a utilizarse
OBJETIVO Y CAMPO DE APLICACIÓN
Esta especificación comtempla los requisitos y caracteristicas que debe cumplir el carrete de plástico columbus.
CARACTERÍSTICAS Y TOLERANCIAS
Es un carrete de plástico con material de poliestireno y cuyos requisitos se muestran a continuación y en el manual de puntos de confirmacion de calidad.
1. No se aceptaran carretes que presenten imperfecciones en las caras internas, bridas, bordes o una superficie no uniforme.
2. La superficie del tambor deberá ser comletamente lisa, en caso de surgir rebabas en el proceso de inyección se tendrá que rebabear hasta desaparecerlas completamente.
3. No debe de existir áreas con faltantes de material ( por un proceso de mal inyección) en la pieza.
4. El barreno central, perno de arrastre y otros barrenos del carrete deben ser perfectamente rebabeados.
EMBALAJE Y PRESERVACIÓN DEL PRODUCTO
1. Colocar los carretes en tarimas de madera procurando poner 2 calzas.
2. Colocar 9 camas de 4 carretes intercalados cada uno
3. Una vez entarimados los carretes amarrarlos con rafia.
4. Colocar pelicula plastica en cada procurando cubrir
perfectamente los carretes.
5. Pasar al área de almacen de producto terminado.