## CU01 ENFRIAMIENTO
|  | INSTRUCCIÓN DE TRABAJO DE OPERACIÓN CUARTO DE MAQUINAS CU01 |  |  | 2014-09-12
IT-PR-01
Revisión:06
Para encender el sistema de enfriamiento
1.- Checar el nivel de agua 3/4 en torre de enfriamiento y en tinaco. |  | 2.- Subir la palanca del interruptor general para encender todo el sistema. | 3.- Encender las bombas presionando los botones verdes, encender primero la bomba 1, luego la bomba 2 y al final la bomba 3, checar que salga agua en torre y tuberías del tinaco. | 4.- Girar la palanca selectora del enfriador hasta la posición dentro ON.
5.- Encender el ventilador de la torre de enfriamiento presionando el botón verde.
NOTA: Se debe checar la temperatura, la cual debe de estar entre 1.-1.-ºC Y 1.-5.- ºc, esto se debe monitorear cada hora como lo indican los registros del proceso de inyección.
Si el sistema de enfriamiento no llega a la temperatura deseada o no enciende notificar al departamento de mantenimiento.
Para apagar el sistema de enfriamiento
Para apagar el sistema
1.- Apagar el ventilador de la torre presionando el botón rojo. |  | 2.- Girar la palanca selectora del enfriador hasta la posición fuera OFF. | 3.- Apagar las bombas presionando los botones rojos. Apagar primero la bomba 3, luego la bomba 2 y al final la bomba 1. | 4.- Bajar la palanca del interruptor general.

## M-01 CINCINATI
| INSTRUCCIÓN DE TRABAJO DE OPERACIÓN DE MÁQUINA DE INYECCIÓN M-01 CINCINNATI MILACRON 750 TON |  |  |  |  | 2015-08-24
IT-PR-01
Revisión:01
PARA ENCENDER MAQUINA |  |  |  | CICLO SEMIAUTOMATICO
1º Subir el interrupor general y al igual que la palanca selectora poner en posición ON. | 2º Colocar palanca selectora de extruder hacia la posición ON | 3º Puede seleccionar el sistema de calefacción, botadores, ciclo manual, semiautomatico y automatico, o encender el motor. |  | Abrir válvulas del sistema de enfriamiento, verificar que el CU01 este encendido. |  | Verificar que cada uno de los parámetros de la máquina sean los especificados en la ficha técnica del producto A-PR-01
CALEFACCIÓN. | BOTADORES | ENCENDER EL MOTOR.
Colocar la palanca selectora de calefacción hacia la posición ON,(De acuerdo a A-PR-01) solamente si se requiere calentar el cañon. | Colocar la palanca selectora de botador hacia la posición ON (solamente si se requieren botadores) | Presionar el botón de motor star para encender el motor. (Asegurarse que la puerta posterior y frontal 2 esten cerradas) . |  | Verificar: *Boquilla del cañon este pegada con la del molde, *Máquina cargada. *Puertas cerradas *Botadores atras. *Prensa abierta. |  | Presionar el botón de semi ciclo y el de ciclo para arrancar maquina y despues solo el de ciclo cada ciclo de inyección.
CICLO MANUAL
Presionar boton de ciclo manual (asegurarse de que el motor este encendido). | Para abrir o cerrar prensa apretar el botón correspondiente | Para inyectar y cargar oprimir el boton correspondiente. |  | Apagar sistema de enfriamiento de acuerdo a IT-PR-01 CU01, una vez que se ha terminado el proceso (Si las demás maquinas no estan trabajando).
Para acercar o alejar el grupo de inyección presionar botón correspondiente. | Para meter o sacar botadores presionar el botón correspondiente.
PARA APAGAR LA MÁQUINA
Poner máquina en ciclo manual | Retirar producto, colada y limpiar molde. | Presioar el botón correspondiente para retirar el grupo de inyección. | Purgar la máquina. |  | Apagar el motor con el botón correspondiente.
Colocar palanca selectora de calefacción hasta la posición OFF. | Colocar palanca selectora botador hasta la posición OFF. | Colocar palanca selectora Extruder hasta la posición OFF. | Colocar el interruptor general y la palanca selectora en posisción OFF.

## M-02 IMI
|  |  | INSTRUCCIÓN DE TRABAJO DE OPERACIÓN MÁQUINA DE INYECCIÓN M-02 IMI INYECTORA 300 TON |  |  |  | 2015-08-24
IT-PR-01
Revisión:01
|  | PARA ENCENDER MAQUINA |  |  |  |  | CICLO SEMIAUTOMATICO
| 1.- Subir el interrupor general . |  | 2.- Colocar palanca seleccionadora general en posición 1 | 3º Puede seleccionar el sistema de calefacción, botadores, ciclo manual, semiautomatico y automatico, o encender el motor. |  | Abrir válvulas del sistema de enfriamiento, verificar que el CU01 este encendido. |  | Verificar que cada uno de los parámetros de la máquina sean los especificados en la ficha técnica del producto A-PR-01
| CALEFACCIÓN. |  | ENCENDER EL MOTOR.
| Colocar palanca seleccionadora calefacción en posición 1 |  | Encender motor de sistema hidráulico presionando el boton negro. |  |  | Verificar: *Boquilla del cañon este pegada con la del molde, *Máquina cargada. *Puertas cerradas *Prensa abierta. |  | Seleccionar ciclo semi-auto con palanca seleccionadora en posición 0.
CICLO MANUAL
| Seleccionar ciclo manual colocando palanca selectora ciclo en posición 2. |  | Abrir y cerrar prensa con selector correspondiente. | Para Cargar o inyectar seleccionar palanca correspondiente. |  | Apretar el boton (rojo) inicio de ciclo cada ciclo de inyección. |  | Cerrar válvulas de sistema de enfriamiento, al final del proceso de inyección.
Acercar o retirar grupo de inyección con palanca selectora correspondiente.
APAGAR MAQUINA
Seleccionar ciclo manual con palanca seleccionadora en posición 2. |  |  | Retirar producto y colada, limpiar molde. | Apretar el boton grupo de inyección atrás hasta retirar el cañon. | Purgar el cañon. |  | Cerrar prensa.
Apagar el sistema hidráulico oprimiendo el boton rojo |  |  | Colocar palanca seleccionadora resistencias en posición 0 | Colocar palanca seleccionadora general en posición 0 | Bajar el interruptor general.

## M-03 HAITIAN
| INSTRUCCIÓN DE TRABAJO DE OPERACIÓN DE MÁQUINA DE INYECCIÓN M-03 HAITIAN 470 TON |  |  |  |  | 2015-08-24
IT-PR-01
Revisión:01
| PARA ENCENDER MAQUINA |  |  |  | CICLO SEMIAUTOMATICO
Colocar el interrupor general en posición ON. | Cargar programa de acuerdo a molde que se va a trabajar y de acuerdo a A-PR-01 | Encender resistencias presionando el boton correspondiente. Encender el motor principal presionando el boton correspondiente. |  | Abrir válvulas del sistema de enfriamiento, verificar que el CU01 este encendido. |  | Verificar que cada uno de los parámetros de la máquina sean los especificados en la ficha técnica del producto A-PR-01
CICLO MANUAL
Seleccionar ciclo manual presionando el botón correspondiente (el motor debe estar encendico). | Checar que entre el seguro de molde en seccion de cierre presionando el boton correspondiente. | Cerrar molde y acercar grupo de inyeccion presionando el boton correspondiente. |  | Verificar: *Boquilla del cañon este pegada con la del molde, *Máquina cargada. *Puertas cerradas *Botadores atras. *Prensa abierta. |  | Presionar botón de ciclo semiautomatico y cerrar puerta para comenzar el ciclo de inyección.
PARA APAGAR MAQUINA
Seleccionar ciclo manual presionando el botón correspondiente. | Retirar producto y colada, limpiar molde. | Retirar grupo de inyección y purgar el cañon. | Cerrar prensa presionando botón correspondiente, procurando no cerrarla por completo.
Apagar motor principal y resistencias. | Colocar el interrupor general en posición OFF.

## M-04 IMI
| INSTRUCCIÓN DE TRABAJO DE OPERACIÓN DE MÁQUINA DE INYECCIÓN M-04 MIR 1550 TON |  |  |  |  | 2015-08-24
IT-PR-01
Revisión:01
| PARA ENCENDER MAQUINA |  |  |  | CICLO SEMIAUTOMATICO
1º Subir el interrupor general y poner en posición ON. | Se pueden modificar parametros de maquina de acuerdo a ficha técnica en la pantalla (si se requiere). | Puede seleccionar el ciclo manual, semiautomatico y automatico, y encender el motor mediante el panel de control (para encender el motor se debe posicionar la palanca en stop) |  | Abrir válvulas del sistema de enfriamiento, verificar que el CU01 este encendido. |  | Verificar que cada uno de los parámetros de la máquina sean los especificados en la ficha técnica del producto A-PR-01
CICLO MANUAL
Seleccionar con palanca ciclo manual (el motor debe estar encendido). | Para abrir o cerrar prensa apretar el botón correspondiente | Para inyectar y cargar seleccionar la palanca correspondiente. |  | Verificar: *Boquilla del cañon este pegada con la del molde, *Máquina cargada. *Puertas cerradas *Botadores atras. *Prensa abierta. |  | Seleccionar ciclo semiautomatico con palanca selectora Presionar el botón de cierre.
Para acercar o alejar el grupo de inyección seleccionar con palanca correspondiente. | Para meter o sacar botadores presionar el botón correspondiente.
PARA APAGAR MAQUINA
Seleccionar con palanca ciclo manual (el motor debe estar encendido). | Retirar producto y colada, limpiar molde. | Retirar grupo de inyección. | Purgar el cañon. |  | Cerrar prensa presionando botón correspondiente.
Apretar botón de paro | Bajar interruptor general de la máquina.

## M-05 IMI
| INSTRUCCIÓN DE TRABAJO DE OPERACIÓN DE MÁQUINA DE INYECCIÓN M-05 MIR 1550 TON |  |  |  |  | 2015-08-24
IT-PR-01
Revisión:01
| PARA ENCENDER MAQUINA |  |  |  | CICLO SEMIAUTOMATICO
1º Subir el interrupor general y poner en posición ON. | Se pueden modificar parametros de maquina de acuerdo a ficha técnica en la pantalla (si se requiere). | Puede seleccionar el ciclo manual, semiautomatico y automatico, y encender el motor mediante el panel de control (para encender el motor se debe posicionar la palanca en stop) |  | Abrir válvulas del sistema de enfriamiento, verificar que el CU01 este encendido. |  | Verificar que cada uno de los parámetros de la máquina sean los especificados en la ficha técnica del producto A-PR-01
CICLO MANUAL
Seleccionar con palanca ciclo manual (el motor debe estar encendido). | Para abrir o cerrar prensa apretar el botón correspondiente | Para inyectar y cargar seleccionar la palanca correspondiente. |  | Verificar: *Boquilla del cañon este pegada con la del molde, *Máquina cargada. *Puertas cerradas *Botadores atras. *Prensa abierta. |  | Seleccionar ciclo semiautomatico con palanca selectora Presionar el botón de cierre.
Para acercar o alejar el grupo de inyección seleccionar con palanca correspondiente. | Para meter o sacar botadores presionar el botón correspondiente.
PARA APAGAR MAQUINA
Seleccionar con palanca ciclo manual (el motor debe estar encendido). | Retirar producto y colada, limpiar molde. | Retirar grupo de inyección. | Purgar el cañon. |  | Cerrar prensa presionando botón correspondiente.
Apretar botón de paro | Bajar interruptor general de la máquina.